## Tabelle1
Mass flow diagramm of leather hydrolysis
Example Process in LPB220126 (Berghof-Reaktor, without treatment via ITEE)
140°C 1h
|  |  | Versuch |  |  |  | calculated to 1t input
|  |  | Figure | Unit
1 | Hydrolyse | Input Leder wet blue | 300 | g | air dried |  | 1000 | kg
|  | Dry mass leather | 85.32 | % |  |  | 85.32 | %
|  | Input Water | 1164 | g |  |  | 3880 | kg
|  | Input NaOH | 36 | g |  |  | 120 | kg
|  | Input total | 1500 | g |  |  | 5000 | kg
0
|  | input Cr absolute | 9.624 | g |  |  | 32.08 | kg
|  | input dry mass (TS) leather absolute | 255.96 | g |  |  | 853.2 | kg
|  | input organic dry mass (oTS) Leder absolute | 213.09 | g |  |  | 710.3 | kg
|  | input N (proteine) absolute | 33.27 | g |  |  | 110.9 | kg
|  | input dry mass (TS) absolute (Leder+NaOH) | 291.96 | g |  |  | 973.2 | kg
Sedimentation/Filtration
2 | Liquid phase | Filtrat = liquid phase | 1143 | g |  |  | 3810 | kg
|  | Filtrat + Filtrat in moist leftover | 1452.9 | g |  |  | 4843 | kg | für die korrekte Bilanzierung wäre es richtiger, den Restgehalt an Filtrat im feuchten Rückstand zum Filtrat zu addieren
für die hiesige Betrachtung sind die praktisch erhaltenen Werte aber vermutlich besser, wobei es natürlich Abweichungen der großtechnischen Filtration zur Filtration im Labor gibt
|  | liquid Cr | 4.5 | mg/L | concentration
|  | liquid dry mass (TS) | 16.7 | % OS | concentration
|  | liquid GV (Ignition loss) (Glühverlust) | 68.96 | % TS | concentration
|  | liquid organic dry mass (oTS) | 11.516 | % OS | concentration | OS=original substance
|  | liquid N | 21.63 | g/kg | concentration
|  | liquid Cr absolute | 5.1 | mg | bezogen auf Filtrat, keine Korrektur mit Feuchtegehalt von Rückstand |  | 17 | g | related to filtrate, no correction with moisture content of residue
|  | liquid dry mass (TS) absolut (inkl. NaOH) | 190.934 | g | bezogen auf Filtrat, keine Korrektur mit Feuchtegehalt von Rückstand |  | 636.4467 | kg | related to filtrate, no correction with moisture content of residue
|  | liquid organic dry mass (oTS) absolute | 131.668 | g | bezogen auf Filtrat, keine Korrektur mit Feuchtegehalt von Rückstand |  | 438.8933 | kg | related to filtrate, no correction with moisture content of residue
|  | liquid N (Protein) absolute | 24.735 | g | bezogen auf Filtrat, keine Korrektur mit Feuchtegehalt von Rückstand |  | 82.45 | kg | related to filtrate, no correction with moisture content of residue
190.881
131.6315376
3 | Solid phase | Leftover moist | 309.6 | g |  |  | 1032 | kg
|  | Leftover dry | 86.41 | g |  |  | 288.0333 | kg
|  | solid Cr | 116000 | mg/kg dry mass (TS)
|  | solid Cr absolut | 10.0235 | g | inkl Gehalt aus Filtrat im feuchten Rückstand |  | 33.41167 | kg
|  | solid dry mass (TS) absolut | 86.41 | g |  |  | 288.0333 | kg
|  | solid organic dry mass (oTS) absolut | 52.19 | g |  |  | 173.9667 | kg
|  | solid N absolut | n.b. |  | not measured |  | #VALUE!
4 | Cr-Recovery | Data from own tests, we still have no data from ITEE
Rücklösung mit 10% H2SO4
|  | Adding H2O | 928.8 | g |  |  | 3096 | kg
|  | Adding H2SO4 abs | 92.88 | g |  |  | 309.6 | kg
|  | Recovery rate Cr | 95 | %
|  | Cr recovered | 9.522325 | g |  |  | 31.74108 | kg
5 |  | Solid Leftover | ?? | g |  |  | #VALUE! | kg